## Protokoll
titel: |  | Oldham Coupling - Dynamic Torque test
application : |  | BYD |  | Pulser : |  |  |  | PS-018 |  | permissible deviation acc. DIN 50100 (3% of amplitude) |  |  | 3% |  | application engineer / Tel.-Nr.: | K.Höfler
PSP : |  | P-091903-08-03-03-54 |  | shut off criteria ΔX [°] : |  |  |  | 0,3°/ 2° |  | Measurement uncertainty M / Nm (%) |  |  | see plausibility checklist |  | ES engineer / Tel.-Nr.: | Arunachalam; 85138
F - No. : |  | F-357412.35-0801 |  | calibration range pulser [Nm] : | [5 empty] | Measurement uncertainty W / ° (%) |  |  | see plausibility checklist |  | test lab. engineer / Tel.-Nr.: | Hartrampf; 85162
test no. : |  |  |  | M dyn,max application [Nm] : |  |  |  | 3.3 |  | Measurement Error
allg. Hydro |  | Nach 2 Teilen den Zentralstift wechseln | [8 empty] | große Verschleiß erwartet- daher bitte das für PID regelung berücksichtigen. Abschaltkriterium ist dementsprechend auf 4° wie in altem Versuch gegeben. |  |  |  |  | plausibility checked date / signature
[9 empty] | Start | Start | End | End
no. | specimen | Mupper load | Mbase load | Ntransient oscillation | transient oscillation | Ncyclic | d | f | upper Angle Xo | lower Angle Xu | upper Angle Xo | lower Angle Xu | assessment ok / nok | failure position | remark |  | date | name | Anzahl der Spitzenwerte abweichend den 3% Fa | Fm | Fa | FO97 | FO103 | FU97 | FU103
|  | Nm | Nm | cycles | ok/nok | 5000000 |  | Hz | ° | ° | ° | ° | [7 empty] | N | N | N | N | N | N
1 | Einstellteil für PID optimieren bei 15 Hz und 5,73 Nm
| 2339b01 | 6.5 | -6.5 | 186.5 | ok | 5000187 | 1.08 | 12 | 1.76 | -1.67 | 3.99 | -4.24 | ok |  | Nach 188064 Lw in 0,3°, nach 518720 Lw in 0,6° Abschaltkr. Gelaufen, nach 2566649 Lw kontrolle, nach 3395733 Lw wieder abgeschaltet, Abschaltkr. Erhöt auf 2° # 5 |  | 2023-09-26 | Ey | 406315 | 0 | 6.5 | 6.305 | 6.695 | -6.695 | -6.305
| 2339b02 | 6.5 | -6.5 | 228.5 | ok | 5000229 | 1.08 | 12 | 2.37 | -2.19 | 2.51 | -2.29 | ok |  | # 1 |  | 2023-10-04 | Ha | 535 | 0 | 6.5 | 6.305 | 6.695 | -6.695 | -6.305
| 2339b03 | 7.58 | -7.58 | 144.5 | ok | 5000145 | 1.08 | 12 | 2.02 | -1.85 |  |  | fail | 2 cracks | #2 @ 2360587 cyc.shaft replaced |  | 2023-10-09 | Ha |  | 0 | 7.58 | 7.3526 | 7.8074 | -7.8074 | -7.3526
[7 empty] | 1.08 | 12 | 3.07 | -3.37 | 5.07 | -5.3 |  |  | 4130329 cyc Zwischenkontrolle Abschalt neu +2° |  | 2023-10-12 | Ha |  | 0 | 0 | 0 | 0 | 0 | 0
[7 empty] | 1.08 | 12 | 5.02 | -5.12 | 6.25 | -6.06 |  |  | Weiterlauf |  | 2023-10-16 | Ha | 5685766 | 0 | 0 | 0 | 0 | 0 | 0
| 2339b04 | 7.02 | -7.02 | 175.5 | ok | 5000176 | 1.08 | 12 | 1.98 | -2.04 | 3.92 | -3.88 | io |  | # 4, new shaft shutoff 4° delta Dripoil added @ 1,8 mio cyc. |  | 2023-10-17 | Ha | 179073 | 0 | 7.02 | 6.8094 | 7.2306 | -7.2306 | -6.8094
| 2339b05 | 7.58 | -7.58 | 190.5 | ok | 5000191 | 1.08 | 12 | 1.98 | -3.69 | 2.05 | -3.77 | io |  | # 6 shutoff 2° delta |  | 2023-10-23 | Ha | 25 | 0 | 7.58 | 7.3526 | 7.8074 | -7.8074 | -7.3526
| 2339b06 | 8.84 | -8.84 | 148.5 | ok | 5000149 | 1.08 | 12 | 2.32 | -3.68 | 2.36 | -3.73 | io |  |  |  | 2023-10-30 | Ha | 18 | 0 | 8.84 | 8.5748 | 9.1052 | -9.1052 | -8.5748
1 | 2339b07 | 10.315 | -10.315 | 132.5 | ok | 243506 | 1.08 | 12 | 2.37 | -4.15 | 3.09 | -6.15 | nio | crack radius |  |  | 2023-11-06 | Ha | 15694 | 0 | 10.315 | 10.00555 | 10.62445 | -10.62445 | -10.00555
2 | 2339b08 | 9.551 | -9.551 | 133.5 | ok | 5000134 | 1.08 | 12 | 2.46 | -3.83 | 2.51 | -3.91 | io |  | # 9 |  | 2023-11-07 | Ha | 277 | 0 | 9.551 | 9.26447 | 9.83753 | -9.83753 | -9.26447
9 | 2339b09 | 10.315 | -10.315 | 124.5 | ok | 5000125 | 1.08 | 12 | 2.33 | -4.12 |  |  |  |  | # 10 |  | 2023-11-13 | Ha | 207 | 0 | 10.315 | 10.00555 | 10.62445 | -10.62445 | -10.00555
4 | 2339b10 | 11.14 | -11.14 | 112.5 | ok | 5000113 | 1.08 | 12 | 2.39 | -4.29 | 2.45 | -4.36 | io |  | # 11 |  | 2023-11-20 | Ha | 28 | 0 | 11.14 | 10.8058 | 11.4742 | -11.4742 | -10.8058
5 | 2339b11 | 12.03 | -12.03 | 136.5 | ok | 113049 | 1.08 | 15 | 2.57 | -3.92 | 4.6 | -4.62 | nio | crack radius | # 12 |  | 2023-11-27 | Ha | 146 | 0 | 12.03 | 11.6691 | 12.3909 | -12.3909 | -11.6691
6 | 2339b12 | 11.14 | -11.14 | 139.5 | ok | 691144 | 1.08 | 15 | 2.82 | -3.52 | 3.58 | -5.52 | nio | crack radius | # 13 |  | 2023-11-28 | Ha | 239 | 0 | 11.14 | 10.8058 | 11.4742 | -11.4742 | -10.8058
| 2339b13 | 10.315 | -10.315 | 162.5 | ok | 626625 | 1.08 | 15 | 2.61 | -3.39 | 4.66 | -9.34 | io |  | # 14 Ausfall Vorrichtung @ 626625 cycylen |  | 2023-11-29 | Ha | 773 | 0 | 10.315 | 10.00555 | 10.62445 | -10.62445 | -10.00555
7 |  |  |  |  | ok | 5000163 | 1.08 | 15 | 2.27 | -3.69 | 2.36 | -3.66 |  |  |  |  | 2023-12-04 | Ha |  | 0 | 0 | 0 | 0 | 0 | 0
8 | 2339b14 | 11.14 | -11.14 | 139 | ok | 1333887 | 1.08 | 15 | 2.49 | -3.72 | 4.5 | -4.41 | nio | crack radius | # 15 |  | 2023-12-08 | Ha | 256 | 0 | 11.14 | 10.8058 | 11.4742 | -11.4742 | -10.8058
3 | 2339b15 | 10.315 | -10.315 | 151.5 | ok | 5000152 | 1.08 | 15 | 1.8 | -2.93 | 1.88 | -3.05 | io |  | #16 |  | 2023-12-11 | Ha | 8 | 0 | 10.315 | 10.00555 | 10.62445 | -10.62445 | -10.00555
10 | 2339b16 | 11.14 | -11.14 | 128.5 | ok | 1101828 | 1.08 | 15 | 2.06 | -2.96 | 2.89 | -4.96 | nio | crack radius | # 17 |  | 2023-12-15 | Ha | 385 | 0 | 11.14 | 10.8058 | 11.4742 | -11.4742 | -10.8058
11 | 2339b17 | 10.315 | -10.315 | 106 | ok | 1524274 | 1.08 | 15 | 1.74 | -3.1 | 2.14 | -5.1 | nio | crack radius | #18 |  | 2023-12-18 | Ey | 268 | 0 | 10.315 | 10.00555 | 10.62445 | -10.62445 | -10.00555
| 2339b04+1 | 9.551 | -9.551 | [16 empty] | 0 | 9.551 | 9.26447 | 9.83753 | -9.83753 | -9.26447
Note on B8: liebetor: Auf Nomenklatur achten ! LIEB 18 05 a 01 Name, Jahr, Woche, Wochentag, lfd. Numemr
Note on O8: Liebel, Thorsten ST/HZA-ES: liebetor: Bruchlage bedeutet z.B. Kerbe innen, Übergang Ölbohrung usw. Inakzeptabel ist der Eintrag Riss / Bruch oder ja/nein

## Startlast
Eingabe bitte | 1 = Fu 2 = "R = X" 3 = log d 8 = Mittel log. | 7 | 4 = Fu - mit Feder 5 = "R = X" - mit Feder 6 = log d - mit Feder 7 = "R=X-log d" 9 = Mittellast konst.
Mo [Nm] | R = | log d
11.14 | -1 | 1.08
[5 empty] | Einzuhaltende Regelgenauigkeit nach DIN 50100: |  |  |  | 3% | der Amplitude
Mo [Nm] | Mu [Nm] | Schwingbr. [Nm] | Mittelwert [kN] Sollw. Stat. (V21) | Amplitude Sollw. Dyn. (V23) | Fm | Fa | FO97 | FO103 | FU97 | FU103
19.092 | -19.092 | 38.184 | 0 | 19.092 | kN | kN | kN | kN | kN | kN
17.67778 | -17.67778 | 35.35556 | 0 | 17.67778 | 0 | -19.092 | -18.51924 | -19.66476 | 19.66476 | 18.51924
16.36831 | -16.36831 | 32.73663 | 0 | 16.36831 | 0 | -17.67778 | -17.14745 | -18.20811 | 18.20811 | 17.14745
15.15585 | -15.15585 | 30.31169 | 0 | 15.15585 | 0 | -16.36831 | -15.87727 | -16.85936 | 16.85936 | 15.87727
14.03319168 | -14.03319168 | 28.06638336 | 0 | 14.03319168 | 0 | -15.15585 | -14.70117 | -15.61052 | 15.61052 | 14.70117
12.993696 | -12.993696 | 25.987392 | 0 | 12.993696 | 0 | -14.03319168 | -13.6122 | -14.45419 | 14.45419 | 13.6122
12.0312 | -12.0312 | 24.0624 | 0 | 12.0312 | 0 | -12.993696 | -12.60388512 | -13.38350688 | 13.38350688 | 12.60388512
11.14 | -11.14 | 22.28 | 0 | 11.14 | 0 | -12.0312 | -11.670264 | -12.392136 | 12.392136 | 11.670264
10.31481 | -10.31481 | 20.62963 | 0 | 10.31481 | 0 | -11.14 | -10.8058 | -11.4742 | 11.4742 | 10.8058
9.550754 | -9.550754 | 19.10151 | 0 | 9.550754 | 0 | -10.31481 | -10.00537 | -10.62426 | 10.62426 | 10.00537
8.843291 | -8.843291 | 17.68658 | 0 | 8.843291 | 0 | -9.550754 | -9.264232 | -9.837277 | 9.837277 | 9.264232
8.188233 | -8.188233 | 16.37647 | 0 | 8.188233 | 0 | -8.843291 | -8.577992 | -9.10859 | 9.10859 | 8.577992
7.581697 | -7.581697 | 15.16339 | 0 | 7.581697 | 0 | -8.188233 | -7.942586 | -8.43388 | 8.43388 | 7.942586
7.02009 | -7.02009 | 14.04018 | 0 | 7.02009 | 0 | -7.581697 | -7.354246 | -7.809148 | 7.809148 | 7.354246
6.500083 | -6.500083 | 13.00017 | 0 | 6.500083 | 0 | -7.02009 | -6.809487 | -7.230692 | 7.230692 | 6.809487
Note on D2: Erklärung zu: 1: "Fu" = (Oberlastbezogen), konstante Unterlast, Stufensprung immer der gleiche Kraftwert. 2: "R=X" = (Oberlastbezogen), Stufensprungschritte gleichmäßig, Unterlast prozentual (im "R"-Verhältnis) abhängig von Oberlast. 3: "log d" = (Oberlastbezogen), konstante Unterlast, Stufensprung Prozentual zu vorgänger - Schwingbreite. 4: "Fu - mit Feder" = siehe "1" mit Berechnung Federvorspannung für z.B. Tassenstößel (um tats. zu entlasten). 5: "R=X - mit Feder" = siehe "2" mit Berechnung Federvorspannung für z.B. Tassenstößel (um tats. zu entlasten). 6: "log d - mit Feder" = siehe "3" mit Berechnung Federvorspannung für z.B. Tassenstößel (um tats. zu entlasten). 7: "R = X log d" = (Oberlastbezogen), Stufensprungschritte prozentual, Unterlast prozentual (im "R"-Verhältnis) abhängig von Oberlast. 8: "Mittel log d" = Stufensprungschritte prozentual (Mittellastbezogen). 9: "Mittel konst." = Stufensprungschritte konstant (Mittellastbezogen).
Note on B4: Gesammtlast: kann in Kraftrichtung eingegeben werden: pos = Zugrichtung / neg = Druckrichtung Vorsicht!! Nicht bei Mittellastabhängigkeit -->Amplitude immer positiv.
Note on C4: Gleichbleibende Last [kN]: kann in Kraftrichtung eingegeben werden: pos. = Zugrichtung / neg. = Druckrichtung R [%] (0,1 = 10% von Fo): pos. = schwellend neg. = wechselnd Mittellastabhängigkeit: pos. = Zugrichtung / neg. = Druckrichtung

## Treppe Hilfe
[6 empty] | specimen | Mupper load | Mbase load | Ntransient oscillation | transient oscillation | Ncyclic | d | f | upper Angle Xo | lower Angle Xu | upper Angle Xo | lower Angle Xu | assessment ok / nok | failure position
[7 empty] | Nm | Nm | cycles | ok/nok | 5000000 |  | Hz | ° | ° | ° | °
|  | Ng | 5000000 |  |  | Einstellteil für PID optimieren bei 15 Hz und 5,73 Nm
|  | Nmin | 1000 |  |  | 2339b01 | 6.5 | -6.5 | 186.5 | ok | 5000187 | 1.08 | 12 | 1.76 | -1.67 | 3.99 | -4.24 | ok
[6 empty] | 2339b02 | 6.5 | -6.5 | 228.5 | ok | 5000229 | 1.08 | 12 | 2.37 | -2.19 | 2.51 | -2.29 | ok
| Prüfling | Mupper load | Zyklen | passed | failed | 2339b03 | 7.58 | -7.58 | 144.5 | ok | 5000145 | 1.08 | 12 | 2.02 | -1.85 |  |  | fail | 2 cracks
1 | 1 | 7.02 | 5000176 | 7.02 | [7 empty] | 1.08 | 12 | 3.07 | -3.37 | 5.07 | -5.3
| 2 | 7.58 | 5000191 | 7.58 | [7 empty] | 1.08 | 12 | 5.02 | -5.12 | 6.25 | -6.06
2 | 3 | 8.84 | 5000149 | 8.84 |  | 2339b04 | 7.02 | -7.02 | 175.5 | ok | 5000176 | 1.08 | 12 | 1.98 | -2.04 | 3.92 | -3.88 | io
3 | 4 | 10.315 | 243506 |  | 10.315 | 2339b05 | 7.58 | -7.58 | 190.5 | ok | 5000191 | 1.08 | 12 | 1.98 | -3.69 | 2.05 | -3.77 | io
4 | 5 | 9.551 | 5000134 | 9.551 |  | 2339b06 | 8.84 | -8.84 | 148.5 | ok | 5000149 | 1.08 | 12 | 2.32 | -3.68 | 2.36 | -3.73 | io
5 | 6 | 10.315 | 5000125 | 10.315 |  | 2339b07 | 10.315 | -10.315 | 132.5 | ok | 243506 | 1.08 | 12 | 2.37 | -4.15 | 3.09 | -6.15 | nio | crack radius
6 | 7 | 11.14 | 5000113 | 11.14 |  | 2339b08 | 9.551 | -9.551 | 133.5 | ok | 5000134 | 1.08 | 12 | 2.46 | -3.83 | 2.51 | -3.91 | io
7 | 8 | 12.03 | 113049 |  | 12.03 | 2339b09 | 10.315 | -10.315 | 124.5 | ok | 5000125 | 1.08 | 12 | 2.33 | -4.12
8 | 9 | 11.14 | 691144 |  | 11.14 | 2339b10 | 11.14 | -11.14 | 112.5 | ok | 5000113 | 1.08 | 12 | 2.39 | -4.29 | 2.45 | -4.36 | io
9 | 10 | 10.315 | 5000163 | 10.315 |  | 2339b11 | 12.03 | -12.03 | 136.5 | ok | 113049 | 1.08 | 15 | 2.57 | -3.92 | 4.6 | -4.62 | nio
10 | 11 | 11.14 | 1333887 |  | 11.14 | 2339b12 | 11.14 | -11.14 | 139.5 | ok | 691144 | 1.08 | 15 | 2.82 | -3.52 | 3.58 | -5.52 | nio
11 | 12 | 10.315 | 5000152 | 10.315 |  | 2339b13 | 10.315 | -10.315 | 162.5 | ok | 626625 | 1.08 | 15 | 2.61 | -3.39 | 4.66 | -9.34 | io
12 | 13 | 11.14 | 1101828 |  | 11.14 |  |  |  |  | ok | 5000163 | 1.08 | 15 | 2.27 | -3.69 | 2.36 | -3.66
13 | 14 | 10.315 | 1524274 |  | 10.315 | 2339b14 | 11.14 | -11.14 | 139 | ok | 1333887 | 1.08 | 15 | 2.49 | -3.72 | 4.5 | -4.41 | nio
14 | 0 | 0 | 0 |  | 0 | 2339b15 | 10.315 | -10.315 | 151.5 | ok | 5000152 | 1.08 | 15 | 1.8 | -2.93 | 1.88 | -3.05 | io
15 | 0 | 0 | 0 |  | 0 | 2339b16 | 11.14 | -11.14 | 128.5 | ok | 1101828 | 1.08 | 15 | 2.06 | -2.96 | 2.89 | -4.96 | nio
16 | 0 | 0 | 0 |  | 0 | 2339b17 | 10.315 | -10.315 | 106 | ok | 1524274 | 1.08 | 15 | 1.74 | -3.1 | 2.14 | -5.1 | nio
17 | 0 | 0 | 0 |  | 0
18 | 0 | 0 | 0 |  | 0
19 | 0 | 0 | 0 |  | 0
20 | 0 | 0 | 0 |  | 0
21 | 0 | 0 | 0 |  | 0
22 | 0 | 0 | 0 |  | 0
23 | 0 | 0 | 0 |  | 0
24 | 0 | 0 | 0 |  | 0 |  | 7.02 | 5000000 | 0
25 | 0 | 0 | 0 |  | 0 |  | 7.58 | 5000000 | 0
26 | 0 | 0 | 0 |  | 0 |  | 8.84 | 5000000 | 0
27 | 0 | 0 | 0 |  | 0 |  | 10.315 | 243506 | 1
28 | 0 | 0 | 0 |  | 0 |  | 9.551 | 5000000 | 0
29 | 0 | 0 | 0 |  | 0 |  | 10.315 | 5000000 | 0
30 | 0 | 0 | 0 |  | 0 |  | 11.14 | 5000000 | 0
31 | 0 | 0 | 0 |  | 0 |  | 12.03 | 113049 | 1
32 | 0 | 0 | 0 |  | 0 |  | 11.14 | 691144 | 1
33 | 0 | 0 | 0 |  | 0 |  | 10.315 | 5000000 | 0
34 | 0 | 0 | 0 |  | 0 |  | 11.14 | 1333887 | 1
35 | 0 | 0 | 0 |  | 0
36 | 0 | 0 | 0 |  | 0
37 | 0 | 0 | 0 |  | 0
38 | 0 | 0 | 0 |  | 0
39 | 0 | 0 | 0 |  | 0
40 | 0 | 0 | 0 |  | 0
41 | 0
Note on I1: liebetor: Auf Nomenklatur achten ! LIEB 18 05 a 01 Name, Jahr, Woche, Wochentag, lfd. Numemr
Note on V1: Liebel, Thorsten ST/HZA-ES: liebetor: Bruchlage bedeutet z.B. Kerbe innen, Übergang Ölbohrung usw. Inakzeptabel ist der Eintrag Riss / Bruch oder ja/nein